## Sheet1
Полиэтиленовые напорные трубы для холодного водоснабжения
| Трубы из полиетилена | [7 empty] | пэ100
ДИАМЕТР | Рабочее давление 0,63 Мпа SDR 26 |  |  | Рабочее давление 0,8 Мпа SDR 21 |  |  | Рабочее давление 1,0 Мпа SDR 17 |  |  | Рабочее давление 1,25 SDR 13,6 |  |  | Рабочее давление 1,6 Мпа SDR 11
| Толщина стенки | Вес М/П | Цена за 1м/п | Толщина стенки | Вес м/п | Цена за 1 м/п | Толщина стенки | Вес м/п | Цена за 1м/п | Толщина стенкки | Вес 1 м/п | Цена за 1 м/п | Толщина стенки | Вес м/п | Цена за 1 м/п
| мм | кг | грн | мм | кг | грн | мм | кг | грн | мм | кг | грн | мм | кг | грн
20 | * | * |  | * | * |  | * | * |  | * | * |  | 2.00 | 0.119 | 17.85
25 | * | * |  | * | * |  | * | * |  | 2.0 | 0.152 | 22.8 | 2.3 | 0.173 | 25.95
32 | * | * |  | * | * |  | 2.00 | 0.199 | 29.85 | 2.4 | 0.235 | 35.25 | 3.0 | 0.282 | 42.3
40 | * | * |  | 2.0 | 0.255 | 38.25 | 2.4 | 0.302 | 45.3 | 3.0 | 0.368 | 55.2 | 3.7 | 0.437 | 65.55
50 | 2 | 0.322 | 48.3 | 2.1 | 0.383 | 57.45 | 3.0 | 0.462 | 69.3 | 3.7 | 0.558 | 83.7 | 4.6 | 0.674 | 101.1
63 | 2.5 | 0.504 | 75.6 | 3.0 | 0.590 | 88.5 | 3.8 | 0.731 | 109.65 | 4.7 | 0.884 | 132.6 | 5.8 | 1.062 | 159.3
75 | 2.9 | 0.646 | 96.9 | 3.6 | 0.829 | 124.35 | 4.5 | 1.020 | 153 | 5.6 | 1.23 | 184.5 | 6.8 | 1.475 | 221.25
90 | 3.5 | 1.005 | 150.75 | 4.3 | 1.212 | 181.8 | 5.4 | 1.485 | 222.75 | 6.7 | 1.796 | 269.4 | 8.2 | 2.150 | 322.5
110 | 4.2 | 1.474 | 221.1 | 5.3 | 1.816 | 272.4 | 6.6 | 2.208 | 331.2 | 8.1 | 2.659 | 398.85 | 10.0 | 3.187 | 478.05
125 | 4.8 | 1.899 | 284.85 | 6.0 | 2.322 | 348.3 | 7.4 | 2.818 | 422.7 | 9.2 | 3.427 | 514.05 | 11.4 | 4.135 | 620.25
140 | 5.4 | 2.397 | 359.55 | 6.7 | 2.909 | 436.35 | 8.3 | 3.538 | 530.7 | 10.3 | 4.292 | 643.8 | 12.7 | 5.155 | 773.25
160 | 6.2 | 3.2 | 480 | 7.7 | 3.82 | 573 | 9.5 | 4.62 | 693 | 11.8 | 5.599 | 839.85 | 14.6 | 6.762 | 1014.3
180 | 6.9 | 3.92 | 588 | 8.6 | 4.79 | 718.5 | 10.7 | 5.84 | 876 | 13.3 | 7.103 | 1065.45 | 16.4 | 8.544 | 1281.6
200 | 7.7 | 4.843 | 726.45 | 9.6 | 5.927 | 889.05 | 11.9 | 7.2 | 1080 | 14.7 | 8.71 | 1306.5 | 18.2 | 10.534 | 1580.1
225 | 8.6 | 6.1 | 915 | 10.8 | 7.499 | 1124.85 | 13.4 | 9.14 | 1371 | 16.6 | 11.067 | 1660.05 | 20.5 | 13.341 | 2001.15
250 | 9.6 | 7.69 | 1153.5 | 11.9 | 9.2 | 1380 | 14.8 | 11.2 | 1680 | 18.4 | 13.625 | 2043.75 | 22.7 | 16.399 | 2459.85
280 | 10.7 | 9.5 | 1425 | 13.4 | 11.7 | 1755 | 16.6 | 14.1 | 2115 | 20.6 | 17.076 | 2561.4 | 25.4 | 20.564 | 3084.6
315 | 12.1 | 12 | 1800 | 15.0 | 14.6 | 2190 | 18.7 | 17.85 | 2677.5 | 23.2 | 21.638 | 3245.7 | 28.6 | 26.028 | 3904.2
355 | 13.6 | 15.165 | 2274.75 | 16.9 | 18.488 | 2773.2 | 21.1 | 22.609 | 3391.35 | 26.1 | 27.449 | 4117.35 | 32.2 | 33.054 | 4958.1
400 | 15.3 | 19.25 | 2887.5 | 19.1 | 23.549 | 3532.35 | 23.7 | 28.65 | 4297.5 | 29.4 | 34.789 | 5218.35 | 36.3 | 41.944 | 6291.6
450 | 17.2 | 24.288 | 3643.2 | 21.5 | 29.781 | 4467.15 | 26.7 | 36.360 | 5454 | 33.1 | 44.065 | 6609.75 | 40.9 | 53.276 | 7991.4
500 | 19.1 | 30 | 4500 | 23.9 | 36.8 | 5520 | 29.7 | 44.85 | 6727.5 | 36.8 | 54.374 | 8156.1 | 45.4 | 65.538 | 9830.7
560 | 21.4 | 37.575 | 5636.25 | 26.7 | 46.007 | 6901.05 | 33.2 | 56.162 | 8424.3 | 41.2 | 68.232 | 10234.8 | 50.8 | 82.119 | 12317.85
630 | 24.1 | 47.597 | 7139.55 | 30.0 | 58.110 | 8716.5 | 37.4 | 71.119 | 10667.85 | 46.3 | 86.235 | 12935.25 | 57.2 | 104.034 | 15605.1
710 | 27.2 | 61.627 | 9244.05 | 33.9 | 75.109 | 11266.35 | 42.1 | 91.367 | 13705.05 |  | 110.68 | 16602 | 64.5 | 132.241 | 19836.15
800 | 30.6 | 78.054 | 11708.1 | 38.1 | 95.203 | 14280.45 | 47.4 | 115.854 | 17378.1 |  | 140.392 | 21058.8 | 72.6 | 170.601 | 25590.15
900 | 34.4 | 99.096 | 14864.4 | 42.9 | 120.461 | 18069.15 | 53.3 | 146.555 | 21983.25 |  |  |  | 81.7 | 210 | 31500
1000 | 38.2 | 121.823 | 18273.45 | 47.7 | 148.822 | 22323.3 | 59.3 | 181.12 | 27168 |  |  |  | 90.8 | 259 | 38850